## TR 30-220-negativní
TR 32/207 |  |  |  | negativní |  |  |  | deformace L/ | 400 |  | gM = | 1.15 |  |  |  |  | ČSN P ENV 1993-1-3 | 1996
Tl. | Hmot. | [6 empty] | únosnost q [kN/m2] pro rozpětí pole L [m]
[mm] | [kg/m2] |  |  | 1 | 1.25 | 1.5 | 1.75 | 2 | 2.25 | 2.5 | 2.75 | 3 | 3.25 | 3.5 | 3.75 | 4 | 4.25 | 4.5
|  | qd | 1 | 9.4 | 6.02 | 4.18 | 3.07 | 2.35 | 1.86 | 1.5 | 1.24 | 1.04 | 0.89 | 0.77 | 0.67 | 0.59 | 0.52 | 0.46
0.63 | 5.76 | qd | 2 | 7.9 | 6.02 | 4.18 | 3.07 | 2.35 | 1.86 | 1.5 | 1.24 | 1.04 | 0.89 | 0.77 | 0.67 | 0.59 | 0.52 | 0.46
|  | qk | (L/200) | 7.37 | 3.77 | 2.18 | 1.37 | 0.92 | 0.65 | 0.47 | 0.35 | 0.27 | 0.21 | 0.17 | 0.14 | 0.12 | 0.1 | 0.08
|  | qk | (L/400) | 3.685 | 1.885 | 1.09 | 0.685 | 0.46 | 0.325 | 0.235 | 0.175 | 0.135 | 0.105 | 0.085 | 0.07 | 0.06 | 0.05 | 0.04
|  | qd | 1 | 12.55 | 8.03 | 5.58 | 4.1 | 3.14 | 2.48 | 2.01 | 1.66 | 1.39 | 1.19 | 1.02 | 0.89 | 0.78 | 0.69 | 0.62
0.75 | 6.85 | qd | 2 | 11.1 | 8.03 | 5.58 | 4.1 | 3.14 | 2.48 | 2.01 | 1.66 | 1.39 | 1.19 | 1.02 | 0.89 | 0.78 | 0.69 | 0.62
|  | qk | (L/200) | 9.51 | 4.87 | 2.82 | 1.77 | 1.19 | 0.83 | 0.61 | 0.46 | 0.35 | 0.28 | 0.22 | 0.18 | 0.15 | 0.12 | 0.1
|  | qk | (L/400) | 4.755 | 2.435 | 1.41 | 0.885 | 0.595 | 0.415 | 0.305 | 0.23 | 0.175 | 0.14 | 0.11 | 0.09 | 0.075 | 0.06 | 0.05
|  | qd | 1 | 15.6 | 9.98 | 6.93 | 5.09 | 3.9 | 3.08 | 2.5 | 2.06 | 1.73 | 1.48 | 1.27 | 1.11 | 0.97 | 0.86 | 0.77
0.88 | 8.04 | qd | 2 | 15.14 | 9.98 | 6.93 | 5.09 | 3.9 | 3.08 | 2.5 | 2.06 | 1.73 | 1.48 | 1.27 | 1.11 | 0.97 | 0.86 | 0.77
|  | qk | (L/200) | 11.64 | 5.96 | 3.45 | 2.17 | 1.45 | 1.02 | 0.74 | 0.56 | 0.43 | 0.34 | 0.27 | 0.22 | 0.18 | 0.15 | 0.13
|  | qk | (L/400) | 5.82 | 2.98 | 1.725 | 1.085 | 0.725 | 0.51 | 0.37 | 0.28 | 0.215 | 0.17 | 0.135 | 0.11 | 0.09 | 0.075 | 0.065
|  | qd | 1 | 18.38 | 11.76 | 8.17 | 6 | 4.59 | 3.63 | 2.94 | 2.43 | 2.04 | 1.74 | 1.5 | 1.31 | 1.15 | 1.02 | 0.91
1 | 9.14 | qd | 2 | 18.38 | 11.76 | 8.17 | 6 | 4.59 | 3.63 | 2.94 | 2.43 | 2.04 | 1.74 | 1.5 | 1.31 | 1.15 | 1.02 | 0.91
|  | qk | (L/200) | 13.58 | 6.95 | 4.02 | 2.53 | 1.7 | 1.19 | 0.87 | 0.65 | 0.5 | 0.4 | 0.32 | 0.26 | 0.21 | 0.18 | 0.15
|  | qk | (L/400) | 6.79 | 3.475 | 2.01 | 1.265 | 0.85 | 0.595 | 0.435 | 0.325 | 0.25 | 0.2 | 0.16 | 0.13 | 0.105 | 0.09 | 0.075
|  | qd | 1 | 20.76 | 13.29 | 9.23 | 6.78 | 5.19 | 4.1 | 3.32 | 2.75 | 2.31 | 1.97 | 1.69 | 1.48 | 1.3 | 1.15 | 1.03
1.13 | 10.32 | qd | 2 | 20.76 | 13.29 | 9.23 | 6.78 | 5.19 | 4.1 | 3.32 | 2.75 | 2.31 | 1.97 | 1.69 | 1.48 | 1.3 | 1.15 | 1.03
|  | qk | (L/200) | 15.35 | 7.86 | 4.55 | 2.86 | 1.92 | 1.35 | 0.98 | 0.74 | 0.57 | 0.45 | 0.36 | 0.29 | 0.24 | 0.2 | 0.17
|  | qk | (L/400) | 7.675 | 3.93 | 2.275 | 1.43 | 0.96 | 0.675 | 0.49 | 0.37 | 0.285 | 0.225 | 0.18 | 0.145 | 0.12 | 0.1 | 0.085
|  | qd | 1 | 22.97 | 14.7 | 10.21 | 7.5 | 5.74 | 4.54 | 3.67 | 3.04 | 2.55 | 2.17 | 1.87 | 1.63 | 1.44 | 1.27 | 1.13
1.25 | 11.42 | qd | 2 | 22.97 | 14.7 | 10.21 | 7.5 | 5.74 | 4.54 | 3.67 | 3.04 | 2.55 | 2.17 | 1.87 | 1.63 | 1.44 | 1.27 | 1.13
|  | qk | (L/200) | 16.97 | 8.69 | 5.03 | 3.17 | 2.12 | 1.49 | 1.09 | 0.82 | 0.63 | 0.49 | 0.4 | 0.32 | 0.27 | 0.22 | 0.19
|  | qk | (L/400) | 8.485 | 4.345 | 2.515 | 1.585 | 1.06 | 0.745 | 0.545 | 0.41 | 0.315 | 0.245 | 0.2 | 0.16 | 0.135 | 0.11 | 0.095
Tl. | Hmot. | [6 empty] | únosnost q [kN/m2] pro rozpětí pole L [m]
[mm] | [kg/m2] |  |  | 1 | 1.25 | 1.5 | 1.75 | 2 | 2.25 | 2.5 | 2.75 | 3 | 3.25 | 3.5 | 3.75 | 4 | 4.25 | 4.5
|  | qd | 1 | 6.52 | 4.6 | 3.43 | 2.65 | 2.13 | 1.72 | 1.44 | 1.21 | 1.04 | 0.89 | 0.76 | 0.67 | 0.58 | 0.52 | 0.46
0.63 | 5.76 | qd | 2 | 6.23 | 4.42 | 3.31 | 2.57 | 2.06 | 1.68 | 1.4 | 1.19 | 1.02 | 0.88 | 0.76 | 0.67 | 0.58 | 0.52 | 0.46
|  | qk | (L/200) | 17.63 | 9.09 | 5.26 | 3.31 | 2.22 | 1.56 | 1.14 | 0.85 | 0.66 | 0.52 | 0.41 | 0.34 | 0.28 | 0.23 | 0.19
|  | qk | (L/400) | 8.815 | 4.545 | 2.63 | 1.655 | 1.11 | 0.78 | 0.57 | 0.425 | 0.33 | 0.26 | 0.205 | 0.17 | 0.14 | 0.115 | 0.095
|  | qd | 1 | 8.51 | 6.03 | 4.5 | 3.49 | 2.77 | 2.25 | 1.87 | 1.58 | 1.33 | 1.13 | 0.98 | 0.85 | 0.75 | 0.66 | 0.59
0.75 | 6.85 | qd | 2 | 8.15 | 5.8 | 4.35 | 3.38 | 2.7 | 2.2 | 1.83 | 1.54 | 1.32 | 1.13 | 0.98 | 0.85 | 0.75 | 0.66 | 0.59
|  | qk | (L/200) | 22.74 | 11.73 | 6.79 | 4.27 | 2.86 | 2.01 | 1.47 | 1.1 | 0.85 | 0.67 | 0.53 | 0.43 | 0.36 | 0.3 | 0.25
|  | qk | (L/400) | 11.37 | 5.865 | 3.395 | 2.135 | 1.43 | 1.005 | 0.735 | 0.55 | 0.425 | 0.335 | 0.265 | 0.215 | 0.18 | 0.15 | 0.125
|  | qd | 1 | 10.68 | 7.54 | 5.61 | 4.33 | 3.44 | 2.79 | 2.31 | 1.91 | 1.61 | 1.37 | 1.18 | 1.03 | 0.9 | 0.8 | 0.71
0.88 | 8.04 | qd | 2 | 10.27 | 7.28 | 5.44 | 4.21 | 3.35 | 2.72 | 2.26 | 1.91 | 1.61 | 1.37 | 1.18 | 1.03 | 0.9 | 0.8 | 0.71
|  | qk | (L/200) | 27.8 | 14.35 | 8.31 | 5.23 | 3.5 | 2.46 | 1.79 | 1.35 | 1.04 | 0.82 | 0.65 | 0.53 | 0.44 | 0.37 | 0.31
|  | qk | (L/400) | 13.9 | 7.175 | 4.155 | 2.615 | 1.75 | 1.23 | 0.895 | 0.675 | 0.52 | 0.41 | 0.325 | 0.265 | 0.22 | 0.185 | 0.155
|  | qd | 1 | 12.78 | 8.99 | 6.67 | 5.14 | 4.07 | 3.29 | 2.69 | 2.22 | 1.87 | 1.59 | 1.37 | 1.2 | 1.05 | 0.93 | 0.83
1 | 9.14 | qd | 2 | 12.32 | 8.7 | 6.48 | 5 | 3.97 | 3.22 | 2.67 | 2.22 | 1.87 | 1.59 | 1.37 | 1.2 | 1.05 | 0.93 | 0.83
|  | qk | (L/200) | 32.45 | 16.75 | 9.69 | 6.1 | 4.09 | 2.87 | 2.09 | 1.57 | 1.21 | 0.95 | 0.76 | 0.62 | 0.51 | 0.43 | 0.36
|  | qk | (L/400) | 16.225 | 8.375 | 4.845 | 3.05 | 2.045 | 1.435 | 1.045 | 0.785 | 0.605 | 0.475 | 0.38 | 0.31 | 0.255 | 0.215 | 0.18
|  | qd | 1 | 15.14 | 10.61 | 7.85 | 6.03 | 4.77 | 3.81 | 3.1 | 2.56 | 2.15 | 1.83 | 1.58 | 1.38 | 1.21 | 1.07 | 0.96
1.13 | 10.32 | qd | 2 | 14.62 | 10.29 | 7.65 | 5.89 | 4.67 | 3.78 | 3.1 | 2.56 | 2.15 | 1.83 | 1.58 | 1.38 | 1.21 | 1.07 | 0.96
|  | qk | (L/200) | 36.66 | 18.93 | 10.95 | 6.9 | 4.62 | 3.25 | 2.37 | 1.78 | 1.37 | 1.08 | 0.86 | 0.7 | 0.58 | 0.48 | 0.41
|  | qk | (L/400) | 18.33 | 9.465 | 5.475 | 3.45 | 2.31 | 1.625 | 1.185 | 0.89 | 0.685 | 0.54 | 0.43 | 0.35 | 0.29 | 0.24 | 0.205
|  | qd | 1 | 17.37 | 12.14 | 8.97 | 6.88 | 5.43 | 4.28 | 3.48 | 2.87 | 2.42 | 2.06 | 1.78 | 1.55 | 1.36 | 1.2 | 1.07
1.25 | 11.42 | qd | 2 | 16.82 | 11.8 | 8.75 | 6.72 | 5.32 | 4.28 | 3.48 | 2.87 | 2.42 | 2.06 | 1.78 | 1.55 | 1.36 | 1.2 | 1.07
|  | qk | (L/200) | 40.55 | 20.93 | 12.11 | 7.63 | 5.11 | 3.59 | 2.62 | 1.97 | 1.51 | 1.19 | 0.95 | 0.78 | 0.64 | 0.53 | 0.45
|  | qk | (L/400) | 20.275 | 10.465 | 6.055 | 3.815 | 2.555 | 1.795 | 1.31 | 0.985 | 0.755 | 0.595 | 0.475 | 0.39 | 0.32 | 0.265 | 0.225
Tl. | Hmot. | [6 empty] | únosnost q [kN/m2] pro rozpětí pole L [m]
[mm] | [kg/m2] |  |  | 1 | 1.25 | 1.5 | 1.75 | 2 | 2.25 | 2.5 | 2.75 | 3 | 3.25 | 3.5 | 3.75 | 4 | 4.25 | 4.5
pro spojitý nosník o třech polích lze únosnost zvýšit o 7%
|  | qd | 1 | 7.4 | 5.24 | 3.92 | 3.04 | 2.44 | 1.98 | 1.65 | 1.4 | 1.2 | 1.03 | 0.89 | 0.78 | 0.68 | 0.6 | 0.54
0.63 | 5.76 | qd | 2 | 7.05 | 5.02 | 3.77 | 2.93 | 2.36 | 1.92 | 1.61 | 1.36 | 1.17 | 1.01 | 0.89 | 0.78 | 0.68 | 0.6 | 0.54
|  | qk | (L/200) | 13.91 | 7.17 | 4.15 | 2.61 | 1.75 | 1.23 | 0.9 | 0.67 | 0.52 | 0.41 | 0.33 | 0.27 | 0.22 | 0.18 | 0.15
|  | qk | (L/400) | 6.955 | 3.585 | 2.075 | 1.305 | 0.875 | 0.615 | 0.45 | 0.335 | 0.26 | 0.205 | 0.165 | 0.135 | 0.11 | 0.09 | 0.075
|  | qd | 1 | 9.67 | 6.87 | 5.15 | 3.99 | 3.18 | 2.59 | 2.15 | 1.82 | 1.55 | 1.32 | 1.14 | 0.99 | 0.87 | 0.77 | 0.69
0.75 | 6.85 | qd | 2 | 9.25 | 6.6 | 4.97 | 3.86 | 3.09 | 2.52 | 2.1 | 1.78 | 1.52 | 1.32 | 1.14 | 0.99 | 0.87 | 0.77 | 0.69
|  | qk | (L/200) | 17.95 | 9.26 | 5.36 | 3.37 | 2.26 | 1.59 | 1.16 | 0.87 | 0.67 | 0.53 | 0.42 | 0.34 | 0.28 | 0.24 | 0.2
|  | qk | (L/400) | 8.975 | 4.63 | 2.68 | 1.685 | 1.13 | 0.795 | 0.58 | 0.435 | 0.335 | 0.265 | 0.21 | 0.17 | 0.14 | 0.12 | 0.1
|  | qd | 1 | 12.17 | 8.61 | 6.42 | 4.96 | 3.95 | 3.2 | 2.66 | 2.23 | 1.87 | 1.6 | 1.38 | 1.2 | 1.06 | 0.93 | 0.83
0.88 | 8.04 | qd | 2 | 11.67 | 8.3 | 6.22 | 4.82 | 3.84 | 3.13 | 2.6 | 2.2 | 1.87 | 1.6 | 1.38 | 1.2 | 1.06 | 0.93 | 0.83
|  | qk | (L/200) | 21.94 | 11.33 | 6.55 | 4.13 | 2.77 | 1.94 | 1.42 | 1.06 | 0.82 | 0.64 | 0.52 | 0.42 | 0.35 | 0.29 | 0.24
|  | qk | (L/400) | 10.97 | 5.665 | 3.275 | 2.065 | 1.385 | 0.97 | 0.71 | 0.53 | 0.41 | 0.32 | 0.26 | 0.21 | 0.175 | 0.145 | 0.12
|  | qd | 1 | 14.57 | 10.27 | 7.65 | 5.9 | 4.68 | 3.79 | 3.13 | 2.59 | 2.18 | 1.86 | 1.6 | 1.39 | 1.23 | 1.09 | 0.97
1 | 9.14 | qd | 2 | 14.02 | 9.93 | 7.42 | 5.74 | 4.56 | 3.71 | 3.08 | 2.59 | 2.18 | 1.86 | 1.6 | 1.39 | 1.23 | 1.09 | 0.97
|  | qk | (L/200) | 25.61 | 13.22 | 7.65 | 4.82 | 3.23 | 2.27 | 1.65 | 1.24 | 0.96 | 0.75 | 0.6 | 0.49 | 0.4 | 0.34 | 0.28
|  | qk | (L/400) | 12.805 | 6.61 | 3.825 | 2.41 | 1.615 | 1.135 | 0.825 | 0.62 | 0.48 | 0.375 | 0.3 | 0.245 | 0.2 | 0.17 | 0.14
|  | qd | 1 | 17.28 | 12.14 | 9.01 | 6.93 | 5.49 | 4.44 | 3.61 | 2.99 | 2.51 | 2.14 | 1.84 | 1.61 | 1.41 | 1.25 | 1.12
1.13 | 10.32 | qd | 2 | 16.67 | 11.76 | 8.76 | 6.76 | 5.37 | 4.35 | 3.61 | 2.99 | 2.51 | 2.14 | 1.84 | 1.61 | 1.41 | 1.25 | 1.12
|  | qk | (L/200) | 28.93 | 14.94 | 8.64 | 5.44 | 3.65 | 2.56 | 1.87 | 1.4 | 1.08 | 0.85 | 0.68 | 0.55 | 0.46 | 0.38 | 0.32
|  | qk | (L/400) | 14.465 | 7.47 | 4.32 | 2.72 | 1.825 | 1.28 | 0.935 | 0.7 | 0.54 | 0.425 | 0.34 | 0.275 | 0.23 | 0.19 | 0.16
|  | qd | 1 | 19.84 | 13.9 | 10.3 | 7.91 | 6.26 | 4.99 | 4.06 | 3.35 | 2.82 | 2.4 | 2.07 | 1.8 | 1.59 | 1.41 | 1.25
1.25 | 11.42 | qd | 2 | 19.18 | 13.5 | 10.03 | 7.72 | 6.12 | 4.96 | 4.06 | 3.35 | 2.82 | 2.4 | 2.07 | 1.8 | 1.59 | 1.41 | 1.25
|  | qk | (L/200) | 32 | 16.52 | 9.56 | 6.02 | 4.03 | 2.83 | 2.07 | 1.55 | 1.2 | 0.94 | 0.75 | 0.61 | 0.5 | 0.42 | 0.35
|  | qk | (L/400) | 16 | 8.26 | 4.78 | 3.01 | 2.015 | 1.415 | 1.035 | 0.775 | 0.6 | 0.47 | 0.375 | 0.305 | 0.25 | 0.21 | 0.175
qd | 1 výpočtová hodnota únosnosti : | [5 empty] | pro prostý nosník s přesahem plechu 1,5xvýška plechu za podporu, šířka podpory 40 mm
pro spojitý nosník s vnitřní podporou šířky 80 mm a krajní podporou šířky 50 mm
qd | 2 výpočtová hodnota únosnosti : | [5 empty] | pro prostý nosník bez přesahu plechu za podporu, šířka podpory 40 mm
pro spojitý nosník s vnitřní podporou šířky 60 mm a krajní podporou šířky 40 mm
qk | (L/200) |  | charakteristická (normová) hodnota únosnosti pro deformaci L/200
qk | (L/400) |  | charakteristická (normová) hodnota únosnosti pro deformaci L/400